## E-Flex
E-Flex Техническая спецификация
Номер продукта | AC42
Наполнение и выгрузка | нижняя
Размеры | 3100мм*6250мм
Диаметр заливного/сливного отверстия | 3 дюйма
Вместимость (см. допуски) | 27000Л
Для флекситанков E-Flex не требуются перегородоки
Сырьевыми материалами являются полиэтилен, полипропилен и пищевой силикон на прокладке клапана.
Пожалуйста, контролируйте совместимость груза с нашими сырьевыми материалами
Используемые материалы | Спецификация | Значения
Наружное покрытие
Полипропиленовая ткань | средний вес | 240г/м2
| цвет | белый
| прочность на растяжение (утечка) | Dan/ 5 cm 240 Kg (ISO 13934-1)
| прочность на растяжение (деформация) | Dan/ 5 cm 270 Kg
| растяжение на разрыв (утечка) | 12% ±3 (ISO 13934-1)
| растяжение на разрыв (деформация) | 14% ±3
| плотность (утечка) | 48 лент (/10см) (ISO 7211/2)
| плотность (деформация) | 80 лент (/10см)
Сливной/заливной клапан
| тип | 3 дюйма, защелка кам-лок (cam-lock)
| прокладка / уплотнительное кольцо | пищевой силикон
| сырьевой материал | полипропилен+нержавеющая сталь
заглушка
| тип | резьбовая 3 дюйма
| сырьевой материал | полипропилен
Крепежные ремни
Тесьма | сырьевой материал | полипропиленовое мультиволокно
| средний вес | 60 g/lnm
| ширина | 55 mm
| прочность на растяжение (деформация) | 2000 Kg (ISO 13934-1)
| растяжение | 18 % (ISO 13934-1)
Внутренний вкладышь
Полиэтиленовая плёнка | толщина | 125 микорн
| всего слоёв | 2
механические характеристики | испытание на прокол сбрасыванием колющего предмета | 1800г (ASTM D1709)
| прочность на растяжение | 30 Mpa (MD) (ASTM D882)
35 Mpa (TD)
| Прочность уплотнения | ≥30 Mpa (MD) (ASTM D882)
≥35 Mpa (TD)
| Растяжение на разрыв | 600% (MD) (ASTM D882)
650% (TD)
| Сопротивление разрыву | 10 g/µm (MD) (ASTM D1922)
22 g/µm (TD)
| Проницаемоть кислорода | 1800 см3/м2/день (23˚C;75% RH) (ASTM D3985)
| Проницаемоть водяного пара | <1 г/м2/день (23˚C;85% RH) DIN 53122)
Допуск в объёме
| Минимальная загрузка | 24000Л
| Максимальная загрузка | 27000Л
Пищевые стандарты
| FDA | 21 CFR 177.1520 Polyolefin’s
| EU | Directive 10/2011 EC
Мин. / Макс. температура окружающей среды
| минимальная | -50°С
| максимальная | +80°С